## 309-B - 309-B
309-B
| Покрытие | Проводник | Изоляторы
Материал | Ковар |  | DM-305
Гальванизация | Ni: 3～8.9μm, Au:1.3～5.7μm
Диаметр | Φ25.4
Сопротивление изоляции | ≥ 1× 109 Ω (500V DC)
Герметичность | ≤ 1x 10-3 Pa * cm3 /s
Внимание | Неуказанные допуски составляют ±0,2 мм