## Sheet1
CSOP-3
| Каркас | Керамический состав | Провод | Припой
Материал | 4J29 | 92%Al2O3 | 4J29/Cu/4J29 | HLAg72Cu28
(1:4:1)
Гальванзация | Ni：≥2um Au：4um
Размер | L：13.6mm W：10.95mm H：1.35mm
Сопротивление изоляции | ≥1×1010Ω (100V DC)
Герметичность | ≥1×10-3 Pa·cm3/s