## HD-28A-28 - HD-28A-28
HD-28A-28
| Колпачок | База | Проводник | Изоляторы
Материал | 4J42 | Ковар |  | BH-A/K
Гальванизация | Ni: 1.3～11.43μm, Au≥0.6 μm | Ni: 1.3～11.43μm, Au≥1.3μm/1.0μm
Диаметр | БазаL:37.97mm W:25.27mm , КолпачокH:6mm
Сопротивление изоляции | ≥1× 1010 Ω (500V DC)
Герметичность | ≤ 1 x 10-3 Pa * cm3 /s
Внимание | Неуказанные допуски составляют ±0,2 мм