## M08086Q-006
Крышка
Материал | 4J42
Отделка | Ni: 3～11.43μm
Размер | L:27.2mm W:27.2mm
M08086Q-006
| База | Проводник | Сварное кольцо
Материал | CRS#10 | медный сердечник 4J50 | Ag72/Cu28
Гальванизация | Ni:1.3～11.43μm | Ni: 1.3～11.43μm, Au: ≥1.3μm
Размер | L:27.31mm+0/-0.2 W:27.31mm+0/-0.2 H:6.7mm+0/-0.2
Сопротивление изоляции | ≥1× 109 Ω (500V DC)
Герметичность | ≤ 1 x 10-3 Pa * cm3 /s
Внимание | Неуказанные допуски составляют ±0,2 мм