## M1606Q-006 - M1606Q-006
M1606Q-006
| Покрытие | Проводник | Крышка | Изоляторы
Материал | Ковар |  | 4J42 | BH-G/K
Гальванизация | Ni: 3～8μm, Au≥1μm |  | Ni: 3～8μm, Au: 0.6～0.8μm
Размер | L25:mm±0.1, W:20.1mm±0.1, H:4.57mm±0.1
Сопротивление изоляции | ≥1× 1010 Ω (500V DC)
Герметичность | ≤ 1 x 10-3 Pa * cm3 /s
Внимание | Неуказанные допуски составляют ±0,2 мм