## M24065p - M24065p
M24065p
| Колпачок | База | Проводник | Изоляторы
Материал | Ковар |  |  | BH-G/K
Гальванизация | Ni: 3～8.9μm | Ni: 3～8.9μm, Au≥1.3μm
Размер | БазаL:34.7±0.1mm W:21.3±0.1 , КолпачокH:4.5mm
Сопротивление изоляции | ≥1× 1010 Ω (500V DC)
Герметичность | ≤ 1 x 10-3 Pa * cm3 /s
Внимание | Неуказанные допуски составляют ±0,2 мм