## M32096Q-008 - MDIP1313-p4b
M32096Q-008
| Покрытие | Проводник | Сварное кольцо | Изоляторы
Материал | Ковар |  | HLAgCu28 | BH-G/K
Гальванизация | Ni:1.3～11.43μm, | Ni: 1.3～11.43μm, Au≥1.0μm
Размер | L:45mm, W:29mm, H:9.4mm±0.1
Сопротивление изоляции | ≥1× 1010 Ω (500V DC)
Герметичность | ≤ 1 x 10-3 Pa * cm3 /s
Материал | Неуказанные допуски составляют ±0,2 мм