## MBCY004-p4 - MBCY004-p4
MBCY004-p4
| Трубка | Проводник | Излояторы
Материал | Нержавеющая сталь 316L | 4J50 | Elan 13
Гальванизация | Полировка | Ni: 3～11.43μm, Au≥1.3μm
Диаметр | Φ3.86mm-0.05
Сопротивление изоляции | ≥ 5× 108 Ω (500V DC)
Герметичность | ≤ 1x 10-3 Pa * cm3 /s
Внимание | Неуказанные допуски составляют ±0,2 мм