## MBCY009-w3d - MBCY009-w3d
MBCY009-w3d
| Покрытие | Проводник | Изоляторы
Материал | SPCC | Ковар | BH-G/K
Гальванизация | Ni: 3～11.43μm, Au≥0.8μm
Диаметр | Φ9.4±0.1
Сопротивление изоляции | ≥ 1× 109 Ω (500V DC)
Герметичность | ≤ 1x 10-3 Pa * cm3 /s
Внимание | Неуказанные допуски составляют ±0,2 мм