## MBCY023-t9 - MBCY023-t9
MBCY023-t9
| Покрытие | Проводник | Крышка | Изоляторы
Материал | Ковар |  |  | BH-G/K
Гальванизация | Ni: 3～11.43μm, Au:1.3～5.7μm
Диаметр | Φ23.35±0.05
Сопротивление изоляции | ≥ 5× 108 Ω (500V DC)
Герметичность | ≤ 1x 10-3 Pa * cm3 /s
Внимание | Все допуски составляют ±0.2mm |  | Все допуски составляют ±0.1mm