## MD2A-004 - MD2A-004
MD2A-004
| Колпачок | База | Проводник | Изоляторы
Материал | Ковар |  |  | DM305
Гальванизация | Ni: 3～11.43μm | Ni: 3～11.43μm, Au≥1.3μm
Размер | БазаL:20.9mm W:18.4mm , КолпачокH:5mm
Сопротивление изоляции | ≥1× 1010 Ω (500V DC)
Герметичность | ≤ 1 x 10-3 Pa * cm3 /s
Внимание | Все допуски составляют ±0.2mm