## Sheet1
MDFM4038-p45
| Покрытие | Проводник | Изоляторы
Материал | #10 CRS | Медный сердечник 4J50 | Elan #13
Гальванизация | Ni: 1.3～11.43μm | Ni: 1.3～11.43μm; Au≥1.3μm
Размер | L:40.48mm W:37.8mm H:4.75mm
Сопротивление изоляции | ≥1× 1010 Ω (500V DC)
Герметичность | ≤ 1 x 10-3 Pa * cm3 /s
Внимание | Неуказанные допуски составляют ±0,2 мм