## MDFM7050-w20
MDFM7050-w20
| Каркас | База | Проводник | Изоляторы
Материал | #10 CRS | W50Cu50 | Медный сердечник 4J50 | Elan #13
Гальванизация | Ni: 4～14μm |  | Ni: 4～14μm; Au≥1.3μm
Размер | L:70-0.2mm W:50-0.2mm H:9.5-0.2mm
Сопротивление изоляции | ≥1× 1010 Ω (500V DC)
Герметичность | ≤ 1 x 10-3 Pa * cm3 /s
Внимание | Неуказанные допуски составляют ±0,2 мм
Крышка
[5 empty] | Материал | 4J42
[5 empty] | Отделка | Ni: 3～8.9μm
[5 empty] | Диаметр | L: 69.9mm-0.2,W: 49.9mm-0.2,H:0.4mm±0.05