## MDFM7941-t43g
MDFM7941-t43g
| Покрытие | ПроводникΦ1 | Проводник Φ0.5 | Изоляторы
Материал | #10 CRS | Медный сердечник 4J50 | 4J50 | Elan #13
Гальванизация | Ni: 3～15μm | Ni: 3～15μm; Au≥1.3μm
Размер | L:78.74mm W:40.64mm
Сопротивление изоляции | ≥1× 1010 Ω (500V DC)
Герметичность | ≤ 1 x 10-3 Pa * cm3 /s
Солевой аэрозоль | 24hr
Внимание | Неуказанные допуски составляют ±0,2 мм
Крышка
[5 empty] | Материал | 4J42
[5 empty] | Отделка | Ni: 3～8.9μm
[5 empty] | Диаметр | L: 69.9mm-0.2,W: 49.9mm-0.2,H:0.4mm±0.05
[5 empty] | Внимание | Неуказанные допуски составляют ±0,2 мм