## 导出摘要
此文稿由 Numbers 表格导出。所有表格均已转换为 Excel 工作表。每张 Numbers 工作表上的所有其他对象都已放置在单独的工作表中。请注意其中的公式计算可能与 Excel 不同。
Numbers 工作表名称 | Numbers 表格名称 | Excel 工作表名称
MDFO1413-w8i
| MDFO1413-w8 | MDFO1413-w8i - MDFO1413-w8
| Lid | MDFO1413-w8i - Lid
| “来自工作表的所有绘图” | MDFO1413-w8i - 绘图

## MDFO1413-w8i - MDFO1413-w8
MDFO1413-w8
| База | Каркас | Проводник | Трубка
Материал | W85Cu15 | 4J29 | 4J29 | 4J29
Гальванизация | Ni:1.3～11.43μm, Au:≥0.7μm
Диаметр | L:13.5mm W:13.1mm H:7.1mm±0.15
Пропускная способность по току проводника | ≥1× 1010 Ω (500V DC)
Герметичность | ≤ 1 x 10-3 Pa * cm3 /s
Внимание | Неуказанные допуски составляют ±0,2 мм

## MDFO1413-w8i - Lid
Крышка
Материал | 4J42
Отделка | Ni: 3～8.9μm
Диаметр | L:13.4mm,W:13mm,H:0.25mm±0.05
Внимание | Неуказанные допуски составляют ±0,2 мм
Категория: "Оптико-электронная упаковка", "Упаковка-бабочка", " многосекционная структура", "герметичная упаковка стекло-металл".
Описание: 8 проводников с плоскими наконечниками, медное вольфрамовое основание припаяно к каркасу ковара с фланцем и волоконно-оптическим каналом, с золотой отделкой.