## MDFO6866-p28 - MDFO6866-p28
MDFO6866-p28
| Покрытие | Трубка | Проводник | Изоляторы | Сварное колицо
Материал | 4J29 |  |  | DM308 | HLAgCu28
Гальванизация | Ni:1.3～8.9μm, Au: ≥1μm |  | Ni:1.3～8.9μm, Au: ≥1.3μm
Размер | L:68mm,W:66mm,H:12.75mm
Сопротивление изоляции | ≥1× 1010 Ω (500V DC)
Герметичность | ≤ 1 x 10-3 Pa * cm3 /s
Внимание | Неуказанные допуски составляют ±0,2 мм