## MDIP1211-p6p - MDIP1211-p6p
MDIP1211-p6p
| Покрытие | Колпачок | Проводник | Изоляторы
Материал | CRS#10 | Ковар | Медный сердечник4J50 | Elan#13
Гальванизация | Ni: 3～8.9μm |  | Ni: 3～8.9μm, Au≥1.3μm
Размер | База L:11.5mm+0.2 W:10.5+0.2 , Колпачок H:7.45mm
Сопротивление изоляции | ≥1× 1010 Ω (500V DC)
Герметичность | ≤ 1 x 10-3 Pa * cm3 /s
Внимание | Неуказанные допуски составляют±0.1mm