## MDIP1313-p4b - MDIP1313-p4b
MDIP1313-p4b
| Покрытие | Проводник | Крышка | Излояторы
Материал | Ковар |  | 4J42 | BH-G/K
Гальванизация | Ni:1.3～11.43μm, | Ni: 1.3～11.43μm, Au≥1.3μm | Ni: 1.3～11.43μm
Размер | L:12.7mm, W:12.7mm, H:5.6mm
Сопротивление изоляции | ≥1× 1010 Ω (500V DC)
Герметичность | ≤ 1 x 10-3 Pa * cm3 /s
Внимание | Неуказанные допуски составляют ±0.2mm