## M1606Q-006 - M1606Q-006
MDIP2013p14pe
| База | Колпачок | Проводник | Излояторы | Сварное кольцо
Материал | Ковар | CRS#10 | Ковар | BH-G/K | HLAg72Cu28
Гальванизация | Ni: 3～8.9μm |  | Ni: 3～8.9μm, Au≥1.3μm
Диаметр | База L:20.27mm W:12.62mm , Верх H:12mm
Сопротивление изоляции | ≥1× 1010 Ω (500V DC)
Герметичность | ≤ 1 x 10-3 Pa * cm3 /s
Внимание | Неуказанные допуски составляют ±0,2 мм