## MDIP3021-p22b - MDIP3021-p22b
MDIP3021-p22b
| Покрытие | Проводник | Крышка | Изоляторы
Материал | Ковар |  | 4J42 | BH-A/K
Гальванизация | Ni:2.5～8.9μm, | Ni: 2.5～8.9μm, Au≥1.0μm | Ni: 4～8.9μm
Размер | L:30mm, W:20.5mm, H:4.5mm
Сопротивление изоляции | ≥1× 1010 Ω (500V DC)
Герметичность | ≤ 1 x 10-3 Pa * cm3 /s
Внимание | Горячий отжиг после гальванического покрытия
Неуказанные допуски составляют ±0.2mm