## MQIP2727-p8pb - MDIP2727-p8pb
MDIP2727-p8pb
| База | Проводник | Колпачок | Изоляторы | Сварное кольцо
Материал | Ковар |  | 4J42 | BH-G/K | HLAg72Cu28
Гальванизация | Ni: 3～11.43μm, Au≥0.8μm | Ni: 3～11.43μm, Au≥1.3μm | Ni: 3～11.43μm
Размер | База L:27.02mm±0.15 W:27.02mm±0.15 , Колпачок H:6.1mm-0.1
Сопротивление изоляции | ≥1× 1010 Ω (500V DC)
Герметичность | ≤ 1 x 10-3 Pa * cm3 /s
Солевой аэрозоль | 24hrs
Внимание | Неуказанные допуски составляют ±0.2mm