## MQIP2825-p32bb - MQIP2825-p32bb
MQIP2825-p32bb
| Покрытие | Проводник | Крышка | Подложка | Сварное кольцо | Изоляторы
Материал | Ковар |  | 4J42 | 95%Al2O3 | HLAgCu28 | BH-G/K
Гальванизация | Ni: 1.3～11.43μm, Au≥1.0μm |  | Ni: 2～11.43μm
Размер | L:28mm ±0.1W:25mm±0.1, H:9mm±0.1
Сопротивление изоляции | ≥1× 1010 Ω (500V DC)
Герметичность | ≤ 1 x 10-3 Pa * cm3 /s
Внимание | Неуказанные допуски составляют ±0.2mm