## MQIP3225-p38bc - MDIP3225-p38bc
MDIP3225-p38bc
| Покрытие | Проводник | Крышка | Излояторы
Материал | Ковар |  | 4J42 | BH-G/K
Гальванизация | Ni: 1.3～11.43μm | Ni: 1.3～11.43μm, Au1.3～5.7μm | Ni: 1.3～11.43μm
Размер | L32.26mm, W:24.64mm, H:5.5mm
Сопротивление изоляции | ≥1× 109 Ω (500V DC)
Герметичность | ≤ 1 x 10-3 Pa * cm3 /s
Внимание | Неуказанные допуски составляют ±0,2 мм |  | Неуказанные допуски составляют±0.1mm