## MSFM1414-W3c
MSFM1414-w3c
| База | Каркас | Проводник | Изоляторы | Изоляционный мат | Радиатор
Материал | W85Cu15 | Ковар | Медный сердечник Ковар | Керамика | BeO | Mo
Гальванизация | Ni: 1.3～11.43μm |  | Ni: 1.3～11.43μm Проводник #1 Au ≥1.3μm, Проводник #2,3 Au 0.2～0.6μm
Размер | L:13.7mm W:13.7mm H:6.55mm
Сопротивление изоляции | ≥1× 109 Ω (500V DC)
Герметичность | ≤ 1 x 10-3 Pa * cm3 /s
Cолевая среда | 48 hr
Внимание | Неуказанные допуски составляют ±0,2 мм
Крышка
[6 empty] | Материал | 4J42
[6 empty] | Отделка | Ni: 1.3～11.43μm, Au ≥1.3μm
[6 empty] | Диаметр | L: 13.6mm W: 13.6mm H:0.25mm±0.05
[6 empty] | Cолевая среда | 48 hr