## MSFM1414-W3j - MSFM1414-w3j
MSFM1414-w3j
| База | Каркас | Проводник | Изоляторы | Изоляционный мат | Радиатор
Материал | W85Cu15 | Ковар | Медный сердечни Ковар | Стекло | BeO | Mo
Гальванизация | Ni: 3～11.43μm |  | Ni: 3～11.43μm, Au: ≥1.3μm
Размер | L:13.7mm W:13.7mm H:6.55mm
Сопротивление изоляции | ≥1× 109 Ω (500V DC)
Герметичность | ≤ 1 x 10-3 Pa * cm3 /s
Внимание | Неуказанные допуски составляют ±0,2 мм