## MSFO1710-w6
MSFO1710-w6
| Покрытие | Трубка | Проводник
Материал | 4J29
Гальванизация | Ni:1.3～11.43μm, Au: ≥0.5μm
Размер | L:17mm,W:10mm,H:7.3±0.25mm
Сопротивление изоляцииe | ≥1× 1010 Ω (500V DC)
Герметичность | ≤ 1 x 10-3 Pa * cm3 /s
Внимание | Неуказанные допуски составляют ±0,2 мм
Крышка
|  |  |  | Материал | 4J42
|  |  |  | Отделка | Ni: 1.3～11.43μm, Au≥0.5μm
|  |  |  | Диаметр | L:16.9±0.1mm,W:9.9±0.1mm,H:0.25±0.05mm
|  |  |  | Внимание | Неуказанные допуски составляют ±0,2 мм