## MSFO2006-p2 - MSFO2006-p2
MSFO2006-p2
| Покрытие | Проводник | Трубка | Изоляторы | Сварное колицо
Материал | 4J29 | 4J29 | 4J29 | BH-A/K | HLAgCu28
Гальванизация | Ni:1.3～11.43μm, Au: ≥0.5μm
Размер | L:20mm,W:5.6mm-0.1 H:4.4mm
Сопротивление изоляции | ≥1× 1010 Ω (500V DC)
Герметичность | ≤ 1 x 10-3 Pa * cm3 /s
Внимание | Неуказанные допуски составляют ±0,2 мм