## MSFP1010-g5d
MSFP1010-g5d
| Покрытие | Проводник | теплоотвод
Материал | CRS#10 | 4J50 | W85Cu15
Гальванизация | Внутренняя стенка： Ni: 3～11.43μm，внешняястенка: Ni: 3～11.43μm Au: ≥1.3μm | Внутренний провод：Ni: 3～11.43μm，внешний провод: Ni: 3～11.43μm Au: ≥1.3μm
Размер | L:10.4mm W:10.3mm H:3.3mm
Сопротивление изоляции | ≥1× 1010 Ω (500V DC)
Герметичность | ≤ 1 x 10-3 Pa * cm3 /s
Внимание | Неуказанные допуски составляют ±0,2 мм
Крышка
|  |  |  | Материал | 4J42
|  |  |  | Отделка | Ni: 3～11.43μm
|  |  |  | Диаметр | L:10.3mm±0.13 W:10.2mm±0.13 H:0.25mm±0.05