## Sheet1
SMD-01b
| Каркас | Керамика | Внутренняя электродный лист | Внешний электродный лист | припой
Материал | 4J29 | 92%Al2O3 | MoCu | 4J29 | HLAg72Cu28
Гальванизация | Ni：3～11.43um Au：0.3～0.6um
Размер | L：6mm W：3.5mm H：2.8mm
Сопротивление изоляции | ≥1×109Ω (500V DC)
Герметичность | ≥1×10-3 Pa·cm3/s