## Sheet1
SMD-02
| Каркас | Керамия | Маленький полюстный лист | Большой полюстный лист | Припой
Материал | 4J29 | 92%Al2O3 | 4J29 | WCu15 | HLAg72Cu28
Гальванизация | Ni：3～11.43um Au：0.3～0.6um
Размер | L：7.95mm W：5.5mm H：2.45mm
Сопротивление изоляции | ≥1×109Ω (500V DC)
Герметичность | ≥1×10-3 Pa·cm3/s