## Sheet1
SMD-03 (Частично позолоченный)
| Каркас | Керамия | Внутренний полюстный лист | Внешний полюстный лист | Припой
Материал | 4J29 | 92%Al2O3 | 4J29 | MoCu | HLAg72Cu28
Гальванизация | Ni：3～11.43um Au：0.3～0.6um (Внешняя стенка корпуса)
Размер | L：8mm W：6mm H：4.2mm
Сопротивление изоляции | ≥1×109Ω (500V DC)
Герметичность | ≥1×10-3 Pa·cm3/s