## TO-46-006 - TO-46-006
TO-46-006
| База | Проводник | Изоляторы | Сварное кольцо
Материал | 4J29 | 4J29 | DM-305 | HLAgCu28
Галиванизация | Ni:1.3～8.9μm， Au:≥0.7μm
Cопротивление изоляции | ≥1× 109Ω (500V DC)
Герметичность | ≤ 1 x 10-3 Pa * cm3 /s
Внимание | Неуказанные допуски составляют ±0,2 мм