## TO-46-016 - TO-46-016
TO-46-016
| База | Проводник | Изоляторы | Сварное колицо
Материал | 4J29 | 4J29 | BH-A/K | HLAgCu28
Гальванизация | Ni:2.5～11.43μm， Au:≥0.7μm
Диаметр | Φ9.14mm+0.06-0.1mm
Сопротивление изоляции | ≥1× 109Ω (500V DC)
Герметичность | ≤ 1 x 10-3 Pa * cm3 /s
Внимание | Неуказанные допуски составляют ±0,2 мм