## TO-46-025 - TO-46-025
TO-46-025
| База | Проводник | Изоляторы
Материал | 4J29 | 4J29 | BH-A/K
Гальванизация | Вариант 1:Ni:2.5～8.9μm， Au:≥0.7μm;
Вариант 2:Ni:1.3～8.9μm， Au:≥0.5μm;
Сопротивление изоляции | ≥1× 1010Ω (500V DC)
Герметичность | ≤ 1 x 10-3 Pa * cm3 /s