## TO-46-041 - TO-46-041
TO-46-041
| База | Проводник | Изолятор | Сварное колицо
Материал | 4J29 | 4J29 | BH-A/K | HLAgCu28
Гальванизация | Ni:1.3～8.9μm， Au:≥0.3μm
Сопротивление изоляции | ≥1× 109Ω (500V DC)
Герметичность | ≤ 1 x 10-3 Pa * cm3 /s
Внимание | Неуказанные допуски составляют ±0,2 мм