## TO-46-073 - TO-46-073
TO-46-073
| База | Проводник | Изолятор
Материал | 4J42 | 4J29 | BH-A/K
Гальванизация | Ni:3～8.9μm， Au:≥0.8μm
Сопротивление изоляции | ≥1× 1010Ω (500V DC)
Герметичность | ≤ 1 x 10-3 Pa * cm3 /s
Внимание | Неуказанные допуски составляют ±0,2 мм