## To-8A-1H - To-8A-1H
To-8A-1H
| База | Проводник | Колпачок | Изоляторы | Сварное кольцо
Материал | Ковар |  | Ni | BH-G/K | HLAg72Cu28
Гальванизация | Ni: 4～11.43μm, Au≥0.8μm | Ni: 4～11.43μm, Au≥1.0/1.3μm
Размер | Зоголовок:Φ14mm , КолпачокH:5mm
Сопротивление изоляции | ≥1× 1010 Ω (500V DC)
Герметичность | ≤ 1 x 10-3 Pa * cm3 /s
Внимание | Неуказанные допуски составляют ±0.1mm